## Расчёт
|  | Ширина | Длина | Глубина/ толщина | Объём | Площадь | Коментарий
1 | Расчистить площадку | [5 empty] | Разобрать старый навес из досок, переместить пиломатериалы и проч.
2 | Манипулятором убрать 2 контейнера и 1 бытовку
3 | Котлован под площадку | 6.6 | 6 | 0.3 | 11.88 | 39.6 | При работе экскаватором максимально сохранить материковое дно. Финиш- вручную совковой лопатой. На дно уложить геотекстиль, потом- песок с послойной трамбовкой и проливкой. После выхода в уровень 0 на песок укладывается ПЭ 100- 200.
4 | Дренажная траншея по периметру площадки | 0.4 | 25.2 | 0.5 | 5.04 | 10.08 | Дренажная траншея делается глубже уровня дна котлована на 0,2 м с уклоном в сторону дренажа. Геотекстиль котлована заводится на дно траншеи и поднимается на уровень 0. По геотекстилю укладывается гранитный щебень 10- 20 слоем 0,2. В этот слой укладывается дренажная труба Ф100. По краям и поверх трубы- гранитный щебень 5- 10 слоем 0,1. Поверх щебня- мытый речной песок.
5 | Дренажная траншея к кювету | 0.4 | 28 | 0.6 | 6.72 | 11.2 | См.слои выше
6 | Бетонная плита | 6.6 | 6 | 0.25 | 5.5395 | 39.6 | На ПЭ укладывается ЭППС слоем 0,05 и сшивается пластиковым крепежом. По ЭППС из ППС слоем 0,15 формируются кессоны плиты. Далее в рёбра плиты укладываются арматурные каркасы (4*10) по периметру и по центру. Поверх всей поверхности плиты укладывается на проставках дорожная сетка 100*100*5 с перехлёстом 100 по периметру и вязкой проволкой. По месту столбов установить закладные. Опалубка по периметру формируется из ЭППС 0,05 и укрепляется досками. Под столбы устанавливаются закладные. При заливке использовать вибратор и виброрейку!
7 | Свайные поля | 18 | 0.2 | 2 | 4.5216 |  | Слева и справа от котлована пробурить 2*9= 18 отверстий под бетонные сваи Ф200*1,7. Отступ от плиты 0,5. Над землёй из доски сформировать опалубку высотой до уровня плиты. Основа свай- арматурный каркас 4*10+ бетон. Фронт свайных полей смещен вглубь от фронта плиты на 1,2м. Через 14 дней после заливки установить каркас из швеллера 10/20 под установку контейнеров и бытовок.
8 | Навес | 7.6 | 6 |  |  | 45.6 | На закладные смонтировать пятки 200*200*3 и столбы из профильной трубы 80*80*3 высотой 2,5. Пятки и столбы связать раскосами. На столбы установить двутавры 12/ 14. На двутавры смонтировать фермы из профильной трубы 25*25*2 и связать их по стойкам снизу, а поверх обрешеткой из профильной трубы с выносом до 7,6 м (6,6+2*0,5). Покрасить антикоррозионной краской все металлические части. По обрешетке смонтировать сотовый поликарбонат 16.